## 第1页
主要土性参数分层统计分析表
工程编号：25003 工程名称：江平路消防救援站建设工程 | [39 empty] | 第 1 页 共 2 页
层号 | 土层名称 | 时代 成因 | 内部层号 | 项目 |  | 静力触探 |  |  |  | 标准贯 入击数 | 基本物理性指标 | [6 empty] | 液塑限 |  |  |  | 颗粒组成 | [13 empty] | 直接快剪 |  | 固结快剪 |  | 压缩试验 |  | 渗透 系数 Kv
[6 empty] | 单桥 | 双桥 |  |  |  | 含水率 | 湿密度 | 干密度 | 土粒 比重 | 孔隙比 | 孔隙率 | 饱和度 | 液限 | 塑限 | 塑性 指数 | 液性 指数 | > 2 | 2 | 0.5 | 0.25 | 0.075 | < 0.005 | 有效 粒径 | 粒径 (30%) | 平均 粒径 | 限制 粒径 | 不均 匀系 数 | 曲率 系数 |  |  | 凝聚力 | 内摩 擦角 | 凝聚力 | 内摩 擦角 | 压缩 系数 | 压缩 模量
[6 empty] | 比贯入阻力 | 锥尖阻力 | 侧摩阻力 | 摩阻比 | [13 empty] | ∫ | ∫ | ∫ | ∫
[23 empty] | 0.5 | 0.25 | 0.075 | 0.005
[6 empty] | Ps | qc | fs | Rf | N | W | ρ | ρd | Gs | e | n | Sr | WL | WP | Ip | IL | mm | [9 empty] | ─ |  |  |  | cq | φq | ccq | φcq | ａv | Es | 20℃
[6 empty] | MPa |  | kPa | % | 击 | % | g/cm3 |  | ─ |  | % |  |  |  | ─ |  | % | [5 empty] | d10 | d30 | d50 | d60 | Cu | Cc |  |  | kPa | 度 | kPa | 度 | MPa-1 | MPa | cm/s
.. | .. | .. | .. | .. | .. | .. | .. | .. | .. | .. | .. | .. | .. | .. | .. | .. | .. | .. | .. | .. | .. | .. | .. | .. | .. | .. | .. | .. | .. | .. | .. | .. | .. | .. | .. | .. | .. | .. | .. | .. | .. | ..
1 | 素填土 | Q4ml |  | 最大值 | 最大值 |  | 16.1 | 544.4 | 13.2 | 6 | 34.5 | 2 | 1.63 | 2.74 | 1.032 | 50.8 | 100 | 40.9 | 22.3 | 18.6 | 1.39 | [14 empty] | 33.7 | 15.8 | 30.1 | 17.2 | 0.671 | 6.28 | 4.7e-06
|  |  |  | 最小值 | 最小值 |  | 0.17 | 8.2 | 0.2 | 3 | 22.6 | 1.8 | 1.34 | 2.72 | 0.667 | 40 | 88.1 | 28 | 15.9 | 10.8 | 0.27 | [14 empty] | 14.4 | 7.5 | 14.2 | 8.1 | 0.283 | 2.97 | 3.3e-07
|  |  |  | 平均值 | 平均值 |  | 3.17 | 104.8 | 4 | 4 | 30.4 | 1.88 | 1.45 | 2.72 | 0.889 | 46.9 | 93 | 30.8 | 18.5 | 12.3 | 0.99 | [14 empty] | 19.3 | 10.1 | 19.7 | 10.7 | 0.454 | 4.44 | 1.71e-06
|  |  |  | 大值平均值 | 大值平均值 |  | 6.4 | 184.1 | 5.5 | 6 | 32.7 | 1.94 | 1.53 | 2.74 | 0.981 | 49.5 | 96.6 | 33.5 | 19.3 | 14 | 1.28 | [14 empty] | 22.7 | 13.1 | 22.4 | 12.2 | 0.593 | 5.2 | 3.08e-06
|  |  |  | 小值平均值 | 小值平均值 |  | 1.49 | 51.8 | 2.6 | 4 | 26 | 1.82 | 1.37 | 2.72 | 0.783 | 43.8 | 90.4 | 29.6 | 17.5 | 11.6 | 0.66 | [14 empty] | 17.2 | 8.3 | 17.6 | 9.8 | 0.353 | 3.4 | 1.22e-06
|  |  |  | 个数 | 个数 |  | 352 | 352 | 352 | 6 | 26 | 26 | 26 | 26 | 26 | 26 | 26 | 26 | 26 | 26 | 26 | [14 empty] | 13 | 13 | 16 | 16 | 26 | 26 | 23
|  |  |  | 标准差 | 标准差 |  | 2.81 | 92.23 | 1.86 | 1.17 | 3.61 | 0.07 | 0.09 | 0 | 0.11 | 3.24 | 3.56 | 2.56 | 1.3 | 1.64 | 0.35 | [14 empty] | 4.69 | 2.77 | 3.53 | 1.94 | 0.13 | 1.01
|  |  |  | 变异系数 | 变异系数 |  | 0.89 | 0.88 | 0.47 | 0.28 | 0.12 | 0.03 | 0.06 | 0 | 0.13 | 0.07 | 0.04 | 0.08 | 0.07 | 0.13 | 0.35 | [14 empty] | 0.24 | 0.27 | 0.18 | 0.18 | 0.29 | 0.23
|  |  |  | 修正系数 | 修正系数 |  | 0.92 | 0.92 | 0.96 | 0.77 | 1.04 | 0.99 | 0.98 | 1 | 1.04 | 1.02 | 1.01 | 0.97 | 0.98 | 0.95 | 1.12 | [14 empty] | 0.88 | 0.86 | 0.92 | 0.92 | 1.1 | 0.92
|  |  |  | 标准值 | 标准值 |  | 2.91 | 96.4 | 3.8 | 3 | 31.6 | 1.86 | 1.41 | 2.72 | 0.927 | 48 | 94.2 | 29.9 | 18 | 11.8 | 1.11 | [14 empty] | 17 | 8.7 | 18.2 | 9.8 | 0.499 | 4.09
.. | .. | .. | .. | .. | .. | .. | .. | .. | .. | .. | .. | .. | .. | .. | .. | .. | .. | .. | .. | .. | .. | .. | .. | .. | .. | .. | .. | .. | .. | .. | .. | .. | .. | .. | .. | .. | .. | .. | .. | .. | .. | ..
31 | 粉质黏土 | Q4al |  | 最大值 | 最大值 |  | 3.19 | 183.8 | 7.6 | 17 | 27.3 | 2.06 | 1.69 | 2.74 | 0.777 | 43.7 | 99.1 | 42.6 | 22 | 20.6 | 0.45 | [14 empty] | 81.6 | 18.8 | 80.5 | 19.6 | 0.352 | 12.06 | 6.8e-07
|  |  |  | 最小值 | 最小值 |  | 1.01 | 24.8 | 2.5 | 7 | 21.8 | 1.95 | 1.53 | 2.72 | 0.62 | 38.3 | 88.5 | 34.6 | 18.8 | 14.4 | 0.04 | [14 empty] | 30.9 | 12.2 | 32.7 | 14.2 | 0.136 | 5.04 | 8.1e-08
|  |  |  | 平均值 | 平均值 |  | 2.28 | 116.3 | 5.1 | 12 | 25 | 2 | 1.6 | 2.73 | 0.71 | 41.5 | 96.2 | 37.4 | 20.1 | 17.3 | 0.29 | [14 empty] | 45.6 | 14.7 | 54.8 | 16.9 | 0.232 | 7.69 | 3.61e-07
|  |  |  | 大值平均值 | 大值平均值 |  | 2.53 | 140.1 | 5.8 | 13 | 26.1 | 2.02 | 1.63 | 2.74 | 0.741 | 42.4 | 97.4 | 39.1 | 20.8 | 18.3 | 0.36 | [14 empty] | 61.3 | 16.5 | 70.7 | 17.8 | 0.286 | 8.76 | 4.75e-07
|  |  |  | 小值平均值 | 小值平均值 |  | 2.01 | 94.9 | 4.4 | 10 | 23.5 | 1.98 | 1.57 | 2.72 | 0.674 | 40.1 | 95 | 36.5 | 19.6 | 16.4 | 0.18 | [14 empty] | 39.1 | 13.5 | 44.7 | 16 | 0.2 | 6.42 | 2.35e-07
|  |  |  | 个数 | 个数 |  | 642 | 642 | 642 | 26 | 35 | 35 | 35 | 35 | 35 | 35 | 35 | 35 | 35 | 35 | 35 | [14 empty] | 17 | 17 | 18 | 18 | 35 | 35 | 19
|  |  |  | 标准差 | 标准差 |  | 0.33 | 27.67 | 0.84 | 2.22 | 1.62 | 0.03 | 0.04 | 0.01 | 0.04 | 1.46 | 1.82 | 1.64 | 0.78 | 1.3 | 0.11 | [14 empty] | 12.54 | 1.88 | 14.38 | 1.36 | 0.05 | 1.53
|  |  |  | 变异系数 | 变异系数 |  | 0.14 | 0.24 | 0.17 | 0.19 | 0.06 | 0.01 | 0.03 | 0 | 0.06 | 0.04 | 0.02 | 0.04 | 0.04 | 0.08 | 0.39 | [14 empty] | 0.27 | 0.13 | 0.26 | 0.08 | 0.22 | 0.2
|  |  |  | 修正系数 | 修正系数 |  | 0.99 | 0.98 | 0.99 | 0.94 | 1.02 | 1 | 0.99 | 1 | 1.02 | 1.01 | 1.01 | 0.99 | 0.99 | 0.98 | 1.11 | [14 empty] | 0.88 | 0.95 | 0.89 | 0.97 | 1.06 | 0.94
|  |  |  | 标准值 | 标准值 |  | 2.25 | 114.4 | 5 | 11 | 25.5 | 1.99 | 1.59 | 2.73 | 0.722 | 41.9 | 96.7 | 36.9 | 19.9 | 16.9 | 0.32 | [14 empty] | 40.2 | 13.9 | 48.8 | 16.4 | 0.246 | 7.24
.. | .. | .. | .. | .. | .. | .. | .. | .. | .. | .. | .. | .. | .. | .. | .. | .. | .. | .. | .. | .. | .. | .. | .. | .. | .. | .. | .. | .. | .. | .. | .. | .. | .. | .. | .. | .. | .. | .. | .. | .. | .. | ..
32 | 粉质黏土 | Q4al |  | 最大值 | 最大值 |  | 3.15 | 174 | 6.2 | 13 | 32.9 | 1.98 | 1.58 | 2.72 | 0.903 | 47.5 | 99.6 | 34.5 | 20.6 | 15.4 | 0.98 | [14 empty] | 32.9 | 15.6 | 38 | 16.5 | 0.421 | 6.37 | 8e-07
|  |  |  | 最小值 | 最小值 |  | 0.84 | 27.2 | 2.5 | 6 | 25.3 | 1.9 | 1.43 | 2.72 | 0.721 | 41.9 | 95 | 31.6 | 17.9 | 13.4 | 0.41 | [14 empty] | 19.7 | 10.1 | 19.4 | 11.6 | 0.282 | 4.33 | 4.9e-07
|  |  |  | 平均值 | 平均值 |  | 1.47 | 59.3 | 3.9 | 7 | 28.9 | 1.94 | 1.51 | 2.72 | 0.807 | 44.7 | 97.2 | 33.5 | 19.1 | 14.5 | 0.68 | [14 empty] | 24.1 | 12.7 | 25 | 14 | 0.347 | 5.25 | 6.61e-07
|  |  |  | 大值平均值 | 大值平均值 |  | 1.87 | 83.1 | 4.6 | 9 | 29.9 | 1.95 | 1.53 | 2.72 | 0.829 | 45.3 | 98.7 | 33.9 | 19.7 | 15 | 0.76 | [14 empty] | 27.4 | 14.1 | 29.2 | 15.2 | 0.374 | 5.58 | 7.63e-07
|  |  |  | 小值平均值 | 小值平均值 |  | 1.21 | 43 | 3.3 | 6 | 28 | 1.92 | 1.49 |  | 0.784 | 43.9 | 96 | 32.9 | 18.5 | 13.9 | 0.61 | [14 empty] | 21.7 | 11.7 | 21.9 | 12.8 | 0.324 | 4.9 | 5.73e-07
|  |  |  | 个数 | 个数 |  | 519 | 519 | 519 | 29 | 31 | 31 | 31 | 31 | 31 | 31 | 31 | 31 | 31 | 31 | 31 | [14 empty] | 17 | 17 | 14 | 14 | 31 | 31 | 13
|  |  |  | 标准差 | 标准差 |  | 0.41 | 25.56 | 0.75 | 1.57 | 1.33 | 0.02 | 0.03 | 0 | 0.03 | 0.97 | 1.52 | 0.64 | 0.72 | 0.63 | 0.1 | [14 empty] | 3.49 | 1.5 | 4.91 | 1.39 | 0.03 | 0.43
|  |  |  | 变异系数 | 变异系数 |  | 0.28 | 0.43 | 0.19 | 0.22 | 0.05 | 0.01 | 0.02 | 0 | 0.04 | 0.02 | 0.02 | 0.02 | 0.04 | 0.04 | 0.15 | [14 empty] | 0.15 | 0.12 | 0.2 | 0.1 | 0.09 | 0.08
|  |  |  | 修正系数 | 修正系数 |  | 0.98 | 0.97 | 0.99 | 0.93 | 1.01 | 1 | 0.99 | 1 | 1.01 | 1.01 | 1 | 0.99 | 0.99 | 0.99 | 1.05 | [14 empty] | 0.94 | 0.95 | 0.91 | 0.95 | 1.03 | 0.97
|  |  |  | 标准值 | 标准值 |  | 1.44 | 57.4 | 3.9 | 7 | 29.3 | 1.93 | 1.5 | 2.72 | 0.817 | 45 | 97.7 | 33.3 | 18.9 | 14.3 | 0.71 | [14 empty] | 22.6 | 12 | 22.7 | 13.3 | 0.356 | 5.12
.. | .. | .. | .. | .. | .. | .. | .. | .. | .. | .. | .. | .. | .. | .. | .. | .. | .. | .. | .. | .. | .. | .. | .. | .. | .. | .. | .. | .. | .. | .. | .. | .. | .. | .. | .. | .. | .. | .. | .. | .. | .. | ..
33 | 黏土 | Q3al |  | 最大值 | 最大值 |  | 4.29 | 221.3 | 7 | 26 | 27.7 | 2.02 | 1.63 | 2.74 | 0.79 | 44.1 | 99.9 | 41.8 | 21.2 | 20.6 | 0.49 | [14 empty] | 78.5 | 18.8 | 61.1 | 17.6 | 0.352 | 8.99 | 6.1e-07
|  |  |  | 最小值 | 最小值 |  | 1.77 | 89.5 | 3.3 | 16 | 23.7 | 1.94 | 1.52 | 2.72 | 0.674 | 40.3 | 95 | 36 | 18.8 | 16.2 | 0.13 | [14 empty] | 33.5 | 13.4 | 44.2 | 14 | 0.186 | 5.09 | 1.3e-07
|  |  |  | 平均值 | 平均值 |  | 3.06 | 143.4 | 4.7 | 20 | 25.4 | 1.99 | 1.59 | 2.73 | 0.719 | 41.8 | 96.4 | 37.5 | 20 | 17.5 | 0.31 | [14 empty] | 47.8 | 15 | 53.1 | 16.6 | 0.242 | 7.3 | 3.58e-07
|  |  |  | 大值平均值 | 大值平均值 |  | 3.39 | 165.6 | 5.1 | 21 | 26.3 | 2.01 | 1.6 | 2.74 | 0.743 | 42.7 | 97.8 | 38.3 | 20.5 | 18.2 | 0.37 | [14 empty] | 64.8 | 16.1 | 57.1 | 17.1 | 0.285 | 8.02 | 4.49e-07
|  |  |  | 小值平均值 | 小值平均值 |  | 2.74 | 123.2 | 4.3 | 18 | 24.6 | 1.98 | 1.56 | 2.72 | 0.697 | 41.1 | 95.6 | 36.9 | 19.6 | 16.9 | 0.25 | [14 empty] | 42.8 | 14.3 | 49 | 16.1 | 0.216 | 6.31 | 2.79e-07
|  |  |  | 个数 | 个数 |  | 744 | 744 | 744 | 33 | 40 | 40 | 40 | 40 | 40 | 40 | 40 | 40 | 40 | 40 | 40 | [14 empty] | 22 | 22 | 18 | 18 | 40 | 40 | 15
|  |  |  | 标准差 | 标准差 |  | 0.39 | 25.95 | 0.53 | 1.97 | 1.04 | 0.02 | 0.03 | 0.01 | 0.03 | 0.96 | 1.33 | 1.06 | 0.56 | 0.9 | 0.08 | [14 empty] | 11.52 | 1.28 | 4.97 | 0.8 | 0.04 | 1.07
|  |  |  | 变异系数 | 变异系数 |  | 0.13 | 0.18 | 0.11 | 0.1 | 0.04 | 0.01 | 0.02 | 0 | 0.04 | 0.02 | 0.01 | 0.03 | 0.03 | 0.05 | 0.25 | [14 empty] | 0.24 | 0.09 | 0.09 | 0.05 | 0.18 | 0.15
|  |  |  | 修正系数 | 修正系数 |  | 0.99 | 0.99 | 0.99 | 0.97 | 1.01 | 1 | 1 | 1 | 1.01 | 1.01 | 1 | 0.99 | 0.99 | 0.99 | 1.07 | [14 empty] | 0.91 | 0.97 | 0.96 | 0.98 | 1.05 | 0.96
|  |  |  | 标准值 | 标准值 |  | 3.03 | 141.8 | 4.7 | 19 | 25.6 | 1.99 | 1.58 | 2.73 | 0.727 | 42.1 | 96.8 | 37.2 | 19.9 | 17.2 | 0.33 | [14 empty] | 43.5 | 14.6 | 51 | 16.3 | 0.253 | 7
.. | .. | .. | .. | .. | .. | .. | .. | .. | .. | .. | .. | .. | .. | .. | .. | .. | .. | .. | .. | .. | .. | .. | .. | .. | .. | .. | .. | .. | .. | .. | .. | .. | .. | .. | .. | .. | .. | .. | .. | .. | .. | ..
34 | 黏土 | Q3al |  | 最大值 | 最大值 |  | 5.4 | 244 | 5.8 | 33 | 29.8 | 2.04 | 1.66 | 2.74 | 0.833 | 45.4 | 99.5 | 51.6 | 27.8 | 23.8 | 0.29 | [14 empty] | 81.8 | 18.6 | 79 | 19.3 | 0.323 | 13.8 | 4.1e-07
|  |  |  | 最小值 | 最小值 |  | 2.88 | 113.2 | 3.4 | 19 | 22.7 | 1.94 | 1.49 | 2.72 | 0.648 | 39.3 | 95 | 36.4 | 19.1 | 16.7 | 0 | [14 empty] | 40 | 13.8 | 51 | 15.7 | 0.119 | 5.46 | 8.1e-08
|  |  |  | 平均值 | 平均值 |  | 4.02 | 176.4 | 4.4 | 26 | 25.3 | 2 | 1.6 | 2.74 | 0.715 | 41.7 | 97.1 | 41.9 | 22.3 | 19.6 | 0.16 | [14 empty] | 59.6 | 15.5 | 66.1 | 17.1 | 0.229 | 7.75 | 1.84e-07
|  |  |  | 大值平均值 | 大值平均值 |  | 4.42 | 197.8 | 4.8 | 32 | 26.6 | 2.02 | 1.62 | 2.74 | 0.748 | 42.8 | 98.3 | 43.8 | 23.1 | 20.8 | 0.21 | [14 empty] | 70.4 | 16.6 | 70.1 | 17.7 | 0.262 | 9.12 | 2.97e-07
|  |  |  | 小值平均值 | 小值平均值 |  | 3.61 | 158.5 | 4 | 23 | 24.5 | 1.98 | 1.57 | 2.72 | 0.689 | 40.8 | 96.1 | 40.4 | 21.2 | 18.6 | 0.11 | [14 empty] | 52.9 | 14.6 | 61 | 16.7 | 0.198 | 6.79 | 1.27e-07
|  |  |  | 个数 | 个数 |  | 506 | 506 | 506 | 16 | 51 | 51 | 51 | 51 | 51 | 51 | 51 | 51 | 51 | 51 | 51 | [14 empty] | 26 | 26 | 25 | 25 | 51 | 51 | 21
|  |  |  | 标准差 | 标准差 |  | 0.5 | 24.23 | 0.49 | 4.66 | 1.43 | 0.02 | 0.04 | 0 | 0.04 | 1.29 | 1.26 | 2.78 | 1.45 | 1.53 | 0.07 | [14 empty] | 10.43 | 1.2 | 6.26 | 0.67 | 0.04 | 1.56
|  |  |  | 变异系数 | 变异系数 |  | 0.12 | 0.14 | 0.11 | 0.18 | 0.06 | 0.01 | 0.02 | 0 | 0.05 | 0.03 | 0.01 | 0.07 | 0.07 | 0.08 | 0.43 | [14 empty] | 0.18 | 0.08 | 0.09 | 0.04 | 0.18 | 0.2
江苏省工程勘测研究院有限责任公司 | [37 empty] | 制表日期：2025年06月10日

## 第2页
主要土性参数分层统计分析表
工程编号：25003 工程名称：江平路消防救援站建设工程 | [37 empty] | 第 2 页 共 2 页
层号 | 土层名称 | 时代 成因 | 内部层号 | 项目 |  | 静力触探 |  |  |  | 标准贯 入击数 | 基本物理性指标 | [6 empty] | 液塑限 |  |  |  | 颗粒组成 | [11 empty] | 直接快剪 |  | 固结快剪 |  | 压缩试验 |  | 渗透 系数 Kv
[6 empty] | 单桥 | 双桥 |  |  |  | 含水率 | 湿密度 | 干密度 | 土粒 比重 | 孔隙比 | 孔隙率 | 饱和度 | 液限 | 塑限 | 塑性 指数 | 液性 指数 | > 2 | 2 | 0.5 | 0.25 | 0.075 | < 0.005 | 有效 粒径 | 粒径 (30%) | 平均 粒径 | 限制 粒径 | 不均 匀系 数 | 曲率 系数 | 凝聚力 | 内摩 擦角 | 凝聚力 | 内摩 擦角 | 压缩 系数 | 压缩 模量
[6 empty] | 比贯入阻力 | 锥尖阻力 | 侧摩阻力 | 摩阻比 | [13 empty] | ∫ | ∫ | ∫ | ∫
[23 empty] | 0.5 | 0.25 | 0.075 | 0.005
[6 empty] | Ps | qc | fs | Rf | N | W | ρ | ρd | Gs | e | n | Sr | WL | WP | Ip | IL | mm | [9 empty] | ─ |  | cq | φq | ccq | φcq | ａv | Es | 20℃
[6 empty] | MPa |  | kPa | % | 击 | % | g/cm3 |  | ─ |  | % |  |  |  | ─ |  | % | [5 empty] | d10 | d30 | d50 | d60 | Cu | Cc | kPa | 度 | kPa | 度 | MPa-1 | MPa | cm/s
34 | 黏土 | Q3al |  | 修正系数 | 修正系数 |  | 0.99 | 0.99 | 0.99 | 0.92 | 1.01 | 1 | 0.99 | 1 | 1.01 | 1.01 | 1 | 0.98 | 0.98 | 0.98 | 1.1 | [12 empty] | 0.94 | 0.97 | 0.97 | 0.99 | 1.04 | 0.95
|  |  |  | 标准值 | 标准值 |  | 3.99 | 174.6 | 4.4 | 23 | 25.7 | 2 | 1.59 | 2.74 | 0.725 | 42 | 97.4 | 41.2 | 21.9 | 19.2 | 0.17 | [12 empty] | 56.1 | 15 | 63.9 | 16.9 | 0.239 | 7.38
江苏省工程勘测研究院有限责任公司 | [35 empty] | 制表日期：2025年06月10日