## 第1页
工 程 地 质 勘 察 综 合 成 果 及 建 议 值 表
工程编号：25003 工程名称：江平路消防救援站建设工程 | [39 empty] | 第 1 页 共 1 页
层号 | 土层名称 | 时代 成因 | 土层分布高程 | 土层描述 | 静力触探 |  |  |  | 标准贯 入击数 | 基本物理性指标 | [6 empty] | 液塑限 |  |  |  | 颗粒组成 | [13 empty] | 土分类 | 直接快剪 |  | 固结快剪 |  | 压缩试验 |  | 渗透 系数 Kv | 地基 承载 力特 征值
|  |  | 层顶 最高～最低 层底 最高～最低 |  | 单桥 | 双桥 |  |  |  | 含水率 | 湿密度 | 干密度 | 土粒 比重 | 孔隙比 | 孔隙率 | 饱和度 | 液限 | 塑限 | 塑性 指数 | 液性 指数 | > 2 | 2 | 0.5 | 0.25 | 0.075 | < 0.005 | 有效 粒径 | 粒径 (30%) | 平均 粒径 | 限制 粒径 | 不均 匀系 数 | 曲率 系数 |  |  |  | 凝聚力 | 内摩 擦角 | 凝聚力 | 内摩 擦角 | 压缩 系数 | 压缩 模量
[5 empty] | 比贯入阻力 | 锥尖阻力 | 侧摩阻力 | 摩阻比 | [13 empty] | ∫ | ∫ | ∫ | ∫
[22 empty] | 0.5 | 0.25 | 0.075 | 0.005
[5 empty] | Ps | qc | fs | Rf | N | W | ρ | ρd | Gs | e | n | Sr | WL | WP | Ip | IL | mm | [9 empty] | ─ |  |  |  | 工民建工程 | cq | φq | ccq | φcq | ａv | Es | 20℃ | fak
|  |  | m |  | MPa |  | kPa | % | 击 | % | g/cm3 |  | ─ |  | % |  |  |  | ─ |  | % | [5 empty] | d10 | d30 | d50 | d60 | Cu | Cc |  |  | GB50021-2001 | kPa | 度 | kPa | 度 | MPa-1 | MPa | cm/s | kPa
1’ | 淤泥 | Q4mc | 10.57～10.57 10.37～10.37 | 灰黑色淤泥，具有腐臭味
1 | 素填土 | Q4ml | 14.99～10.37 11.85～8.38 | 素填土：粉质黏土为主，局部为淤泥质粉质黏土，含植物根茎及碎石。 |  | 2.91 | 96.4 | 3.312715 | 4 | 30.4 | 1.88 | 1.44 | 2.72 | 0.887 | 47 | 93.2 | 30.8 | 18.5 | 12.3 | 0.97 | [14 empty] | 粉质粘土 | 17 | 8.7 | 18.2 | 9.8 | 0.448 | 4.22 | 3.08e-06
31 | 粉质黏土 | Q4al | 11.85～8.38 8.27～5.46 | 灰褐、灰黄色黏土、粉质黏土，含铁锰质结核 |  | 2.25 | 114.4 | 5.084444 | 12 | 25 | 2 | 1.6 | 2.74 | 0.713 | 41.6 | 96.1 | 37.4 | 20.1 | 17.3 | 0.28 | [14 empty] | 粘土 | 40.2 | 13.9 | 48.8 | 16.4 | 0.231 | 7.4 | 4.75e-07 | 160
32 | 粉质黏土 | Q4al | 6.65～5.46 1.56～0.35 | 灰黄色粉质黏土、黏土，含铁锰质斑 |  | 1.44 | 57.4 | 3.986111 | 7 | 28.9 | 1.94 | 1.51 | 2.72 | 0.807 | 44.7 | 97.4 | 33.5 | 19.1 | 14.4 | 0.68 | [14 empty] | 粉质粘土 | 22.6 | 12 | 22.7 | 13.3 | 0.346 | 5.22 | 7.63e-07 | 110
33 | 黏土 | Q3al | 1.56～0.35 -5.20～-6.54 | 灰黄色黏土、粉质黏土，含铁锰质结核 |  | 3.03 | 141.8 | 4.679868 | 20 | 25.4 | 1.99 | 1.59 | 2.74 | 0.727 | 42.1 | 95.7 | 37.5 | 20 | 17.5 | 0.31 | [14 empty] | 粘土 | 43.5 | 14.6 | 51 | 16.3 | 0.242 | 7.1 | 4.49e-07 | 220
34 | 黏土 | Q3al | -5.20～-6.54 -8.30～-22.15 | 灰黄色黏土、粉质黏土，含铁锰质结核 |  | 3.99 | 174.6 | 4.37594 | 26 | 25.3 | 2 | 1.6 | 2.74 | 0.717 | 41.8 | 96.7 | 41.9 | 22.3 | 19.6 | 0.15 | [14 empty] | 粘土 | 56.1 | 15 | 63.9 | 16.9 | 0.229 | 7.49 | 2.97e-07 | 250
. | . | . | . | . | . | . | . | . | . | . | . | . | . | . | . | . | . | . | . | . | . | . | . | . | . | . | . | . | . | . | . | . | . | . | . | . | . | . | . | . | . | . | .
备注 | 1.表中标贯击数为算术平均值；2.渗透系数为大值平均值，其它物理指标为算术平均值；3.抗剪强度指标一般为标准值或建议值；4.压缩性指标为综合平均值；5.地基承载力特征值为综合各项指标考虑后提供的。
江苏省工程勘测研究院有限责任公司 | [37 empty] | 制表日期：2025年06月10日